## 01.1 - Stavební část - in...
TECHNICKÉ PODMÍNKY - STAVEBNÍ ČÁST INVESTIČNÍ
PČ | Typ | Kód | Popis | MJ | Množství | Cenová soustava |  | DPH | J. Nh [h] | Nh celkem [h] | J. hmotnost [t] | Hmotnost celkem [t] | J. suť [t] | Suť Celkem [t]
| D | HSV | Práce a dodávky HSV | [6 empty] | #REF! |  | #REF! |  | #REF! | 1 | D | 0 |  |  |  | ROZPOCET | [6 empty] | #REF!
| D | 00 | Poznámky | [6 empty] | 0 |  | 0 |  | 0 | 1 | D | 1 |  |  |  | ROZPOCET | [6 empty] | #REF!
1 | K | 001 | Všechny položky vlastní a individuální, atp. (neoznačené cenovou soustavou) obsahují montáž a dodávku, pomocný materiál a konstrukce a veškeré náklady spojené s úplným dokončením prací obsažených v popisu položky a projektové dokumentaci vč. vnitrostaveništního přesunu hmot a mimostaveništní dopravy. |  | 0 |  |  | základní | 0 | 0 | 0 | 0 | 0 | 0 | 4 | K | 2 |  |  |  | ROZPOCET | #REF! | 0 | 0 | 0 | 0 | 1 | #REF! | 4 | 1712668666
795 | K | 002 | Nedílnou součástí výkazu výměr jsou Technické podmínky |  | 0
| D | 3 | Svislé a kompletní konstrukce | [6 empty] | 238.968862 |  | 67.7456857 |  | 0 | 1 | D | 1 |  |  |  | ROZPOCET | [6 empty] | #REF!
797 | K | 311235221 | Zdivo jednovrstvé z cihel děrovaných broušených na celoplošnou tenkovrstvou maltu, pevnost cihel přes P10 do P15, tl. zdiva 440 mm | m2 | 50.872 | CS ÚRS 2019 02
rozměry 248 x 440 x 249 mm (dl x š x v) - hmotnost 20,4 Kg - zdění na maltu s tenkou sparou - třída pevnosti v tlaku 15 MPa - součinitel tepelné vodivosti 0,117 W/mK - vzduchová neprůzvučnost Rw = 48 dB dB - třída reakce na oheň A1 - objemová hmotnost 800 kg/m3 - referenční výrobek např. Porotherm 44 Profi
56 | K | 311236111 | Zdivo jednovrstvé zvukově izolační z cihel děrovaných spojených na pero a drážku na maltu cementovou M10, pevnost cihel do P15, tl. zdiva 200 mm | m2 | 283.811 | CS ÚRS 2019 02 |  | základní | 0.842 | 238.968862 | 0.2387 | 67.7456857 | 0 | 0 | 4 | K | 2 |  |  |  | ROZPOCET | #REF! | 0 | 0 | 0 | 0 | 1 | #REF! | 4 | 599050089
|  |  | rozměry 375 x 200 x 238 mm (dl x š x v) - hmotnost 18,21 Kg - nebroušená - zdění na maltu - třída pevnosti v tlaku 15 MPa - součinitel prostupu tepla U 1,11 W/m2K - vzduchová neprůzvučnost 53 dB - spotřeba cihel na m2 10,7 - spotřeba cihel na m3 53,3 - třída reakce na oheň A1 - objemová hmotnost 1020 kg/m3 - plošná hmotnost zdiva vč. omítek 280 kg/m2 - referenční výrobek např. Heluz AKU 20 P15 - spojování na pero a drážku, nemají maltovací kapsu | [12 empty] | VV | 2 | 2 | True | 0 | ROZPOCET
| D | 431 | Schodiště - oprava a repase | [6 empty] | 0 |  | 0 |  | 0 | 1 | D | 1 |  |  |  | ROZPOCET | [6 empty] | #REF!
139 | K | 43100-1001 | Mechanické odstranění lepidel z povrchu schoišť.stupňů - pomocí kartáčů, špachtlí, dočištění abrazivní metodou, závěrečné dočištění povrchu neutrálním mycím přípravkem na kámen | m2 | 29.251 |  |  | základní | 0 | 0 | 0 | 0 | 0 | 0 | 4 | K | 2 |  |  |  | ROZPOCET | #REF! | 0 | 0 | 0 | 0 | 1 | #REF! | 4 | -1609194064
|  |  | Dokumentace stavu před započetím prací: Před započetím prací bude vyhotovena vstupní fotodokumentace, zachycující stav kamenických prvků před restaurováním. | [12 empty] | VV | 2 | 2 | True | 0 | ROZPOCET
|  |  | Sejmutí vrstev linolea ze schodišťových stupňů: Linoleum bude odstraněno mechanicky, stržením z kamenného povrchu. | [12 empty] | VV | 2 | 2 | True | 0 | ROZPOCET
|  |  | Mechanické odstranění lepidel z povrchu schodišťových stupňů: Chloroprénová lepidla, která se v minulosti používala na lepení PVC jsou nerozpustná. K jejich odstranění z kamenného povrchu je proto nutné použít mechanické metody. Závěrečné dočištění povrchu neutrálním mycím přípravkem na kámen. Hrubé odstranění lepidel pomocí kartáčů, špachtli, dočištění abrazivní metodou - suchým mikrotrýskáním. | [12 empty] | VV | 2 | 2 | True | 0 | ROZPOCET
140 | K | 43100-1002 | Mechanické a chemické sejmutí bílých a, žlutých a černých nátěrů z kamenného materiálu | m | 68.28 |  |  | základní | 0 | 0 | 0 | 0 | 0 | 0 | 4 | K | 2 |  |  |  | ROZPOCET | #REF! | 0 | 0 | 0 | 0 | 1 | #REF! | 4 | 705789217
|  |  | Budou provedeny zkoušky chemického čištění pomocí ředidel, odstraňovačů nátěrů a známých produktů na trhu a na základě těchto zkoušek se stanoví vhodný prostředek pro daný typ nátěru. Povrch bude dočištěn podle potřeby abrazivní metodou, suchým mikrotrýskáním. | [12 empty] | VV | 2 | 1 | True | 0 | ROZPOCET
141 | K | 43100-1003 | Plošné čištění kamenného schodiště mikrotryskáním | m2 | 163.309 |  |  | základní | 0 | 0 | 0 | 0 | 0 | 0 | 4 | K | 2 |  |  |  | ROZPOCET | #REF! | 0 | 0 | 0 | 0 | 1 | #REF! | 4 | 142670641
|  |  | Pro čištění vyvřelých hornin i teraca je velmi vhodná abrazivní metoda ( mikrotrýskání) Touto ekologickou metodou lze dosáhnout velmi uspokojivého výsledku při snímání běžných nečistot i zbytků nátěrů, aniž by se do kamenného materiálu zanášely chemické produkty. Metoda však klade zvýšené nároky na provoz během stavby ( vysoká prašnost). Je tedy nutné zařadit mikrotrýskání do plánu hrubých stavebních prací a následně očištěné povrchy chránit před stavebním provozem překrytím geotextilíí, obedněním. Po mikrotýskání je nutné provést očištění povrchů od prachu a omytí povrchu vodou. | [12 empty] | VV | 2 | 1 | True | 0 | ROZPOCET
142 | K | 43100-1004 | Lokální zapravení defektů umělým kamenem (poškozená a olámaná místa v kameni budou vyspravena tmely na bázi hydaulickéhio pojiva a minerálních písků) | m2 | 16.333 |  |  | základní | 0 | 0 | 0 | 0 | 0 | 0 | 4 | K | 2 |  |  |  | ROZPOCET | #REF! | 0 | 0 | 0 | 0 | 1 | #REF! | 4 | 1066665761
|  |  | Lokální zapravení defektů umělým kamenem Skryté nedostatky, poškozená, olámaná místa v kameni se projeví po odstranění druhotných vrstev z kamene a po očištění povrchů. Tato místa budou vyspravena tmely na bázi hydraulického pojiva a minerálních písků. Struktura i barevnost těchto doplňků bude odpovídat originální hornině. Na trhu lze objednat tmely připravené podle vzorků horniny u známých výrobců jako např. AQUA Praha, obnova staveb, Remmers, ap. | [12 empty] | VV | 2 | 1 | True | 0 | ROZPOCET
|  |  | Povrchová impregnace kamene Není nutné ani žádoucí provádět v interieru na kamenických výrobcích hydrofobní úpravu povrchu. Pro pravidelnou údržbu je však důležitá správná volba mycích a udržovacích prostředků, dostupných od renomovaných výrobců, např. Bellinzoni Lavalucida L a L, apod. | [12 empty] | VV | 2 | 1 | True | 0 | ROZPOCET
|  |  | Závěrečné doporučení: Způsob opravy kamenných a teracových prvků musí respektovat původní řemeslné opracování povrchů. Tyto povrchy jsou předmětem památkové ochrany jako takové a nejsou přípustné zásahy do materiálu typu kamenické broušení, pemrlování apod. | [12 empty] | VV | 2 | 2 | True | 0 | ROZPOCET
| D | 6 | Úpravy povrchů, podlahy a osazování výplní | [6 empty] | 6852.867965 |  | 216.9224 |  | 0 | 1 | D | 1 |  |  |  | ROZPOCET | [6 empty] | #REF!
144 | K | 61000-001R | Protipožání nástřiková omítka ocelové stropní kce | m2 | 199.981 |  |  | základní | 0 | 0 | 0 | 0 | 0 | 0 | 4 | K | 2 |  |  |  | ROZPOCET | #REF! | 0 | 0 | 0 | 0 | 1 | #REF! | 4 | -1591284270
|  |  | omítka skládaná se sádry a speciální směsi lehkých plniv a přísad - protipožární omítka ETA11/0229 ocel do R120 Spřažené konstrukce do REI 120 Beton do R 240 - jednoduchá strojní aplikace - snadná zpracovatelnost - rychle tvrdnoucí - na bázi sádry - barva – bílá - nepůsobí agresivně na ocel. Kce - tř. reakce na oheňˇ A1 (dle ČSN EN 13501-1 - sypná hmotnost 500-600 kg/m3 - Součinitel difuzního odporu pro vodní páry 8 (dle ČSN EN ISO 10456) - přilnavost k oceli >0,2 MPa (dle ČSN EN 13279-2, ČSN EN 1015-12, EGOLF SM 5 - tvrdost povrchu >1,9 MPa | [12 empty] | VV | 2 | 1 | True | 0 | ROZPOCET
146 | K | 611142001 | Potažení vnitřních ploch pletivem v ploše nebo pruzích, na plném podkladu sklovláknitým vtlačením do tmelu stropů | m2 | 2155.834 | CS ÚRS 2019 02 |  | základní | 0.46 | 991.68364 | 0.00438 | 9.44255292 | 0 | 0 | 4 | K | 2 |  |  |  | ROZPOCET | #REF! | 0 | 0 | 0 | 0 | 1 | #REF! | 4 | 1530981353
|  |  | - pro povrchové úpravy čistě vápenných jádrových omítek, stupeň jakosti Q2/Q3 - dle Výpisu skladeb - obsahuje vápno a pucolánové pojivo - neobsahuje cement - složení: kamenivo, pucolánové pojivo, vápenný hydrát a přísady zlepšující zpracovatelské a užitné vlastnosti omítky - podklad musí být pevný, vyzrálý, objemově již stabilizovaný (podle EN 1996-2 a cihlářského lexikonu), zbavený prachu a ostatních nečistot a nesmí být zmrzlý. Minimální doba zrání jádrové omítky se počítá 1 den na 1 mm nanesené vrstvy. - zpracování: podkladní jádrová omítka se navlhčí; nanášení na podklad velkým nerezovým nebo novodurovým hladítkem. Po lehkém zavadnutí povrch stočit filcovým nebo pěnovým hladítkem za současného zkrápění vodou. Další povrchové úpravy, např. nátěr lze provádět až po dokonalém vyschnutí štukové omítky | [12 empty] | VV | 2 | 2 | True | 0 | ROZPOCET
|  |  | pevnost v tlaku (kategorie CS I) 0,4 až 2,5 MPa - přídržnost – způsob odtržení (FP) min. 0,1 MPa (FP: B) - kapilární absorpce vody (kategorie Wc 0 ) není předepsána - faktor difuzního odporu μ max 15 - reakce na oheň tř. A1 - objemová hmotnost zatvrdlé malty 1300-1500 kg/m3 - součinitel tepelné vodivosti λ max. 0,48 W/m.K *) - zrnitost 0-0,7 mm - vydatnost cca 1300 kg/m3 - spotřeba při doporučené vrstvě cca 3,9 kg/m2 - doporučená střední tloušťka vrstvy 3 mm - přípustná tloušťka vrstvy max. 5 mm - referenční výrobek např. Cemix 134 | [12 empty] | VV | 2 | 2 | True | 0 | ROZPOCET
147 | K | 611311111 | Omítka vápenná vnitřních ploch nanášená ručně jednovrstvá hrubá, tloušťky do 10 mm zatřená vodorovných konstrukcí stropů rovných | m2 | 361.183 | CS ÚRS 2019 02 |  | základní | 0.41 | 148.08503 | 0.0147 | 5.3093901 | 0 | 0 | 4 | K | 2 |  |  |  | ROZPOCET | #REF! | 0 | 0 | 0 | 0 | 1 | #REF! | 4 | -582824206
|  |  | Jádro – čistě vápenná jádrová omítka - obsahuje vápno a pucolánové pojivo - neobsahuje cement - složení: kamenivo, pucolánové pojivo, vápenný hydrát a přísady zlepšující zpracovatelské a užitné vlastnosti omítky - podklad musí být suchý, zbavený prachu, mastnoty a ostatních nečistot a nesmí být zmrzlý - zdicí malta musí být dostatečně vyzrálá a zdivo musí být již dotvarováno (podle EN 1996-2 a cihlářského lexikonu) - na podkladním zdivu se provede případné vyrovnání prohlubní vápenným památkářským postřikem. Postřik nechat min 3 dny vyzrát | [12 empty] | VV | 2 | 1 | True | 0 | ROZPOCET
|  |  | - pevnost v tlaku (kategorie CS I) 1,5 až 5 MPa - přídržnost – způsob odtržení (FP) min. 0,1 MPa (FP: B) - kapilární absorpce vody (kategorie Wc 0) není předepsána - faktor difuzního odporu μ max 15 - reakce na oheň tř. A1 - objemová hmotnost zatvrdlé malty 1400-1600 kg/m3 - součinitel tepelné vodivosti λ max. 0,61 W/m.K *) - zrnitost 0-2,0 mm - vydatnost cca 1450 kg/m3 - spotřeba při doporučené vrstvě cca 22 kg/m2 - doporučená střední tloušťka vrstvy 15 mm - přípustná tloušťka vrstvy min. 10 mm; max. 20 mm - referenční výrobek např. Cemix 124 – pro ruční zpracování (ev. lze použít Cemix 114 – pro strojní zpracování, o provádění bude rozhodnuto v rámci KD) | [12 empty] | VV | 2 | 2 | True | 0 | ROZPOCET
148 | K | 611311131 | Potažení vnitřních ploch štukem tloušťky do 3 mm vodorovných konstrukcí stropů rovných | m2 | 361.183 | CS ÚRS 2019 02 |  | základní | 0.358 | 129.303514 | 0.003 | 1.083549 | 0 | 0 | 4 | K | 2 |  |  |  | ROZPOCET | #REF! | 0 | 0 | 0 | 0 | 1 | #REF! | 4 | -1028074669
|  |  | Vápenný štuk - pro povrchové úpravy čistě vápenných jádrových omítek - obsahuje vápno a pucolánové pojivo - neobsahuje cement - složení: kamenivo, pucolánové pojivo, vápenný hydrát a přísady zlepšující zpracovatelské a užitné vlastnosti omítky - podklad musí být pevný, vyzrálý, objemově již stabilizovaný (podle EN 1996-2 a cihlářského lexikonu), zbavený prachu a ostatních nečistot a nesmí být zmrzlý. Minimální doba zrání jádrové omítky se počítá 1 den na 1 mm nanesené vrstvy. - zpracování: podkladní jádrová omítka se navlhčí; nanášení na podklad velkým nerezovým nebo novodurovým hladítkem. Po lehkém zavadnutí povrch stočit filcovým nebo pěnovým hladítkem za současného zkrápění vodou. Další povrchové úpravy, např. nátěr lze provádět až po dokonalém vyschnutí štukové omítky | [12 empty] | VV | 2 | 1 | True | 0 | ROZPOCET
|  |  | - pevnost v tlaku (kategorie CS I) 0,4 až 2,5 MPa - přídržnost – způsob odtržení (FP) min. 0,1 MPa (FP: B) - kapilární absorpce vody (kategorie Wc 0 ) není předepsána - faktor difuzního odporu μ max 15 - reakce na oheň tř. A1 - objemová hmotnost zatvrdlé malty 1300-1500 kg/m3 - součinitel tepelné vodivosti λ max. 0,48 W/m.K *) - zrnitost 0-0,7 mm - vydatnost cca 1300 kg/m3 - spotřeba při doporučené vrstvě cca 3,9 kg/m2 - doporučená střední tloušťka vrstvy 3 mm - přípustná tloušťka vrstvy max. 5 mm - referenční výrobek např. Cemix 134 | [12 empty] | VV | 2 | 2 | True | 0 | ROZPOCET
151 | K | 611321145 | Omítka vápenocementová vnitřních ploch nanášená ručně dvouvrstvá, tloušťky jádrové omítky do 10 mm a tloušťky štuku do 3 mm štuková schodišťových konstrukcí stropů, stěn, ramen nebo nosníků | m2 | 102.247 | CS ÚRS 2019 02 |  | základní | 0.592 | 60.530224 | 0.01838 | 1.87929986 | 0 | 0 | 4 | K | 2 |  |  |  | ROZPOCET | #REF! | 0 | 0 | 0 | 0 | 1 | #REF! | 4 | -1643197558
|  |  | Jádro – čistě vápenná jádrová omítka - obsahuje vápno a pucolánové pojivo - neobsahuje cement - složení: kamenivo, pucolánové pojivo, vápenný hydrát a přísady zlepšující zpracovatelské a užitné vlastnosti omítky - podklad musí být suchý, zbavený prachu, mastnoty a ostatních nečistot a nesmí být zmrzlý - zdicí malta musí být dostatečně vyzrálá a zdivo musí být již dotvarováno (podle EN 1996-2 a cihlářského lexikonu) - na podkladním zdivu se provede případné vyrovnání prohlubní vápenným památkářským postřikem. Postřik nechat min 3 dny vyzrát | [12 empty] | VV | 2 | 1 | True | 0 | ROZPOCET
|  |  | - pevnost v tlaku (kategorie CS I) 1,5 až 5 MPa - přídržnost – způsob odtržení (FP) min. 0,1 MPa (FP: B) - kapilární absorpce vody (kategorie Wc 0) není předepsána - faktor difuzního odporu μ max 15 - reakce na oheň tř. A1 - objemová hmotnost zatvrdlé malty 1400-1600 kg/m3 - součinitel tepelné vodivosti λ max. 0,61 W/m.K *) - zrnitost 0-2,0 mm - vydatnost cca 1450 kg/m3 - spotřeba při doporučené vrstvě cca 22 kg/m2 - doporučená střední tloušťka vrstvy 15 mm - přípustná tloušťka vrstvy min. 10 mm; max. 20 mm - referenční výrobek např. Cemix 124 – pro ruční zpracování (ev. lze použít Cemix 114 – pro strojní zpracování, o provádění bude rozhodnuto v rámci KD) | [12 empty] | VV | 2 | 1 | True | 0 | ROZPOCET
|  |  | Vápenný štuk - pro povrchové úpravy čistě vápenných jádrových omítek - obsahuje vápno a pucolánové pojivo - neobsahuje cement - složení: kamenivo, pucolánové pojivo, vápenný hydrát a přísady zlepšující zpracovatelské a užitné vlastnosti omítky - podklad musí být pevný, vyzrálý, objemově již stabilizovaný (podle EN 1996-2 a cihlářského lexikonu), zbavený prachu a ostatních nečistot a nesmí být zmrzlý. Minimální doba zrání jádrové omítky se počítá 1 den na 1 mm nanesené vrstvy. - zpracování: podkladní jádrová omítka se navlhčí; nanášení na podklad velkým nerezovým nebo novodurovým hladítkem. Po lehkém zavadnutí povrch stočit filcovým nebo pěnovým hladítkem za současného zkrápění vodou. Další povrchové úpravy, např. nátěr lze provádět až po dokonalém vyschnutí štukové omítky | [12 empty] | VV | 2 | 2 | True | 0 | ROZPOCET
|  |  | - pevnost v tlaku (kategorie CS I) 0,4 až 2,5 MPa - přídržnost – způsob odtržení (FP) min. 0,1 MPa (FP: B) - kapilární absorpce vody (kategorie Wc 0 ) není předepsána - faktor difuzního odporu μ max 15 - reakce na oheň tř. A1 - objemová hmotnost zatvrdlé malty 1300-1500 kg/m3 - součinitel tepelné vodivosti λ max. 0,48 W/m.K *) - zrnitost 0-0,7 mm - vydatnost cca 1300 kg/m3 - spotřeba při doporučené vrstvě cca 3,9 kg/m2 - doporučená střední tloušťka vrstvy 3 mm - přípustná tloušťka vrstvy max. 5 mm - referenční výrobek např. Cemix 134 | [12 empty] | VV | 2 | 2 | True | 0 | ROZPOCET
152 | K | 6113211x01 | Tenkovrstvá štuková omítka vnitřních stropů nanášená ručně tl. 8mm | m2 | 2092.994 |  |  | základní | 0.57 | 1193.00658 | 0.01838 | 38.46922972 | 0 | 0 | 4 | K | 2 |  |  |  | ROZPOCET | #REF! | 0 | 0 | 0 | 0 | 1 | #REF! | 4 | -1622260928
|  |  | Vápenný štuk - pro povrchové úpravy čistě vápenných jádrových omítek - obsahuje vápno a pucolánové pojivo - neobsahuje cement - složení: kamenivo, pucolánové pojivo, vápenný hydrát a přísady zlepšující zpracovatelské a užitné vlastnosti omítky - podklad musí být pevný, vyzrálý, objemově již stabilizovaný (podle EN 1996-2 a cihlářského lexikonu), zbavený prachu a ostatních nečistot a nesmí být zmrzlý. Minimální doba zrání jádrové omítky se počítá 1 den na 1 mm nanesené vrstvy. - zpracování: podkladní jádrová omítka se navlhčí; nanášení na podklad velkým nerezovým nebo novodurovým hladítkem. Po lehkém zavadnutí povrch stočit filcovým nebo pěnovým hladítkem za současného zkrápění vodou. Další povrchové úpravy, např. nátěr lze provádět až po dokonalém vyschnutí štukové omítky | [12 empty] | VV | 2 | 2 | True | 0 | ROZPOCET
|  |  | - pevnost v tlaku (kategorie CS I) 0,4 až 2,5 MPa - přídržnost – způsob odtržení (FP) min. 0,1 MPa (FP: B) - kapilární absorpce vody (kategorie Wc 0 ) není předepsána - faktor difuzního odporu μ max 15 - reakce na oheň tř. A1 - objemová hmotnost zatvrdlé malty 1300-1500 kg/m3 - součinitel tepelné vodivosti λ max. 0,48 W/m.K *) - zrnitost 0-0,7 mm - vydatnost cca 1300 kg/m3 - spotřeba při doporučené vrstvě cca 3,9 kg/m2 - doporučená střední tloušťka vrstvy 3 mm - přípustná tloušťka vrstvy max. 5 mm - referenční výrobek např. Cemix 134 | [12 empty] | VV | 2 | 2 | True | 0 | ROZPOCET
158 | K | 612311131 | Potažení vnitřních ploch štukem tloušťky do 3 mm svislých konstrukcí stěn | m2 | 5510.31 | CS ÚRS 2019 02 |  | základní | 0.272 | 1498.80432 | 0.003 | 16.53093 | 0 | 0 | 4 | K | 2 |  |  |  | ROZPOCET | #REF! | 0 | 0 | 0 | 0 | 1 | #REF! | 4 | 465054814
|  |  | Vápenný štuk - pro povrchové úpravy čistě vápenných jádrových omítek - obsahuje vápno a pucolánové pojivo - neobsahuje cement - složení: kamenivo, pucolánové pojivo, vápenný hydrát a přísady zlepšující zpracovatelské a užitné vlastnosti omítky - podklad musí být pevný, vyzrálý, objemově již stabilizovaný (podle EN 1996-2 a cihlářského lexikonu), zbavený prachu a ostatních nečistot a nesmí být zmrzlý. Minimální doba zrání jádrové omítky se počítá 1 den na 1 mm nanesené vrstvy. - zpracování: podkladní jádrová omítka se navlhčí; nanášení na podklad velkým nerezovým nebo novodurovým hladítkem. Po lehkém zavadnutí povrch stočit filcovým nebo pěnovým hladítkem za současného zkrápění vodou. Další povrchové úpravy, např. nátěr lze provádět až po dokonalém vyschnutí štukové omítky | [12 empty] | VV | 2 | 1 | True | 0 | ROZPOCET
|  |  | - pevnost v tlaku (kategorie CS I) 0,4 až 2,5 MPa - přídržnost – způsob odtržení (FP) min. 0,1 MPa (FP: B) - kapilární absorpce vody (kategorie Wc 0 ) není předepsána - faktor difuzního odporu μ max 15 - reakce na oheň tř. A1 - objemová hmotnost zatvrdlé malty 1300-1500 kg/m3 - součinitel tepelné vodivosti λ max. 0,48 W/m.K *) - zrnitost 0-0,7 mm - vydatnost cca 1300 kg/m3 - spotřeba při doporučené vrstvě cca 3,9 kg/m2 - doporučená střední tloušťka vrstvy 3 mm - přípustná tloušťka vrstvy max. 5 mm - referenční výrobek např. Cemix 134 | [12 empty] | VV | 2 | 2 | True | 0 | ROZPOCET
159 | K | 612315302 | Vápenná omítka ostění nebo nadpraží štuková | m2 | 120.881 | CS ÚRS 2018 02 |  | základní | 1.355 | 163.793755 | 0.03273 | 3.95643513 | 0 | 0 | 4 | K | 2 |  |  |  | ROZPOCET | #REF! | 0 | 0 | 0 | 0 | 1 | #REF! | 4 | 1577754994
|  |  | Jádro – čistě vápenná jádrová omítka - obsahuje vápno a pucolánové pojivo - neobsahuje cement - složení: kamenivo, pucolánové pojivo, vápenný hydrát a přísady zlepšující zpracovatelské a užitné vlastnosti omítky - podklad musí být suchý, zbavený prachu, mastnoty a ostatních nečistot a nesmí být zmrzlý - zdicí malta musí být dostatečně vyzrálá a zdivo musí být již dotvarováno (podle EN 1996-2 a cihlářského lexikonu) - na podkladním zdivu se provede případné vyrovnání prohlubní vápenným památkářským postřikem. Postřik nechat min 3 dny vyzrát | [12 empty] | VV | 2 | 1 | True | 0 | ROZPOCET
|  |  | - pevnost v tlaku (kategorie CS I) 1,5 až 5 MPa - přídržnost – způsob odtržení (FP) min. 0,1 MPa (FP: B) - kapilární absorpce vody (kategorie Wc 0) není předepsána - faktor difuzního odporu μ max 15 - reakce na oheň tř. A1 - objemová hmotnost zatvrdlé malty 1400-1600 kg/m3 - součinitel tepelné vodivosti λ max. 0,61 W/m.K *) - zrnitost 0-2,0 mm - vydatnost cca 1450 kg/m3 - spotřeba při doporučené vrstvě cca 22 kg/m2 - doporučená střední tloušťka vrstvy 15 mm - přípustná tloušťka vrstvy min. 10 mm; max. 20 mm - referenční výrobek např. Cemix 124 – pro ruční zpracování (ev. lze použít Cemix 114 – pro strojní zpracování, o provádění bude rozhodnuto v rámci KD) | [12 empty] | VV | 2 | 1 | True | 0 | ROZPOCET
|  |  | Vápenný štuk - pro povrchové úpravy čistě vápenných jádrových omítek - obsahuje vápno a pucolánové pojivo - neobsahuje cement - složení: kamenivo, pucolánové pojivo, vápenný hydrát a přísady zlepšující zpracovatelské a užitné vlastnosti omítky - podklad musí být pevný, vyzrálý, objemově již stabilizovaný (podle EN 1996-2 a cihlářského lexikonu), zbavený prachu a ostatních nečistot a nesmí být zmrzlý. Minimální doba zrání jádrové omítky se počítá 1 den na 1 mm nanesené vrstvy. - zpracování: podkladní jádrová omítka se navlhčí; nanášení na podklad velkým nerezovým nebo novodurovým hladítkem. Po lehkém zavadnutí povrch stočit filcovým nebo pěnovým hladítkem za současného zkrápění vodou. Další povrchové úpravy, např. nátěr lze provádět až po dokonalém vyschnutí štukové omítky | [12 empty] | VV | 2 | 2 | True | 0 | ROZPOCET
|  |  | - pevnost v tlaku (kategorie CS I) 0,4 až 2,5 MPa - přídržnost – způsob odtržení (FP) min. 0,1 MPa (FP: B) - kapilární absorpce vody (kategorie Wc 0 ) není předepsána - faktor difuzního odporu μ max 15 - reakce na oheň tř. A1 - objemová hmotnost zatvrdlé malty 1300-1500 kg/m3 - součinitel tepelné vodivosti λ max. 0,48 W/m.K *) - zrnitost 0-0,7 mm - vydatnost cca 1300 kg/m3 - spotřeba při doporučené vrstvě cca 3,9 kg/m2 - doporučená střední tloušťka vrstvy 3 mm - přípustná tloušťka vrstvy max. 5 mm - referenční výrobek např. Cemix 134 | [12 empty] | VV | 2 | 2 | True | 0 | ROZPOCET
160 | K | 612315422 | Oprava vápenné omítky vnitřních ploch štukové dvouvrstvé, tloušťky do 20 mm a tloušťky štuku do 3 mm stěn, v rozsahu opravované plochy přes 10 do 30% | m2 | 5738.846 | CS ÚRS 2019 02 |  | základní | 0.344 | 1974.163024 | 0.017 | 97.560382 | 0 | 0 | 4 | K | 2 |  |  |  | ROZPOCET | #REF! | 0 | 0 | 0 | 0 | 1 | #REF! | 4 | -142824534
|  |  | Jádro – čistě vápenná jádrová omítka - obsahuje vápno a pucolánové pojivo - neobsahuje cement - složení: kamenivo, pucolánové pojivo, vápenný hydrát a přísady zlepšující zpracovatelské a užitné vlastnosti omítky - podklad musí být suchý, zbavený prachu, mastnoty a ostatních nečistot a nesmí být zmrzlý - zdicí malta musí být dostatečně vyzrálá a zdivo musí být již dotvarováno (podle EN 1996-2 a cihlářského lexikonu) - na podkladním zdivu se provede případné vyrovnání prohlubní vápenným památkářským postřikem. Postřik nechat min 3 dny vyzrát | [12 empty] | VV | 2 | 1 | True | 0 | ROZPOCET
|  |  | - pevnost v tlaku (kategorie CS I) 1,5 až 5 MPa - přídržnost – způsob odtržení (FP) min. 0,1 MPa (FP: B) - kapilární absorpce vody (kategorie Wc 0) není předepsána - faktor difuzního odporu μ max 15 - reakce na oheň tř. A1 - objemová hmotnost zatvrdlé malty 1400-1600 kg/m3 - součinitel tepelné vodivosti λ max. 0,61 W/m.K *) - zrnitost 0-2,0 mm - vydatnost cca 1450 kg/m3 - spotřeba při doporučené vrstvě cca 22 kg/m2 - doporučená střední tloušťka vrstvy 15 mm - přípustná tloušťka vrstvy min. 10 mm; max. 20 mm - referenční výrobek např. Cemix 124 – pro ruční zpracování (ev. lze použít Cemix 114 – pro strojní zpracování, o provádění bude rozhodnuto v rámci KD) | [12 empty] | VV | 2 | 1 | True | 0 | ROZPOCET
|  |  | Vápenný štuk - pro povrchové úpravy čistě vápenných jádrových omítek - obsahuje vápno a pucolánové pojivo - neobsahuje cement - složení: kamenivo, pucolánové pojivo, vápenný hydrát a přísady zlepšující zpracovatelské a užitné vlastnosti omítky - podklad musí být pevný, vyzrálý, objemově již stabilizovaný (podle EN 1996-2 a cihlářského lexikonu), zbavený prachu a ostatních nečistot a nesmí být zmrzlý. Minimální doba zrání jádrové omítky se počítá 1 den na 1 mm nanesené vrstvy. - zpracování: podkladní jádrová omítka se navlhčí; nanášení na podklad velkým nerezovým nebo novodurovým hladítkem. Po lehkém zavadnutí povrch stočit filcovým nebo pěnovým hladítkem za současného zkrápění vodou. Další povrchové úpravy, např. nátěr lze provádět až po dokonalém vyschnutí štukové omítky | [12 empty] | VV | 2 | 2 | True | 0 | ROZPOCET
|  |  | - pevnost v tlaku (kategorie CS I) 0,4 až 2,5 MPa - přídržnost – způsob odtržení (FP) min. 0,1 MPa (FP: B) - kapilární absorpce vody (kategorie Wc 0 ) není předepsána - faktor difuzního odporu μ max 15 - reakce na oheň tř. A1 - objemová hmotnost zatvrdlé malty 1300-1500 kg/m3 - součinitel tepelné vodivosti λ max. 0,48 W/m.K *) - zrnitost 0-0,7 mm - vydatnost cca 1300 kg/m3 - spotřeba při doporučené vrstvě cca 3,9 kg/m2 - doporučená střední tloušťka vrstvy 3 mm - přípustná tloušťka vrstvy max. 5 mm - referenční výrobek např. Cemix 134 | [12 empty] | VV | 2 | 2 | True | 0 | ROZPOCET
163 | K | 621321141 | Omítka vápenocementová vnějších ploch nanášená ručně dvouvrstvá, tloušťky jádrové omítky do 15 mm a tloušťky štuku do 3 mm štuková podhledů | m2 | 6.312 | CS ÚRS 2019 02 |  | základní | 0.55 | 3.4716 | 0.02636 | 0.16638432 | 0 | 0 | 4 | K | 2 |  |  |  | ROZPOCET | #REF! | 0 | 0 | 0 | 0 | 1 | #REF! | 4 | 1121651305
Vápenná omítka - jádrová omítka pro omítání ve vnějším prostředí - pojivo trasové vápno s příměsí rýnského trasu podle EN 459 - skupina malt GP CS II dle ČSN EN 998-1 P II dle DIN V 18550 - pevnost v tlaku ≥ 2,5 N/mm2 - zrnitost 0 - 4 mm - vysoce hydraulické trasové vápno dle ČSN EN 459 - odstupňované kamenivo podle ČSN EN 13139 - referenční výrobek např. Tubag TKP
|  |  | Štuková omítka - jemná trasvápenná jemná omítka (štuk) pro povrchovou úpravu jádrových omítek - pojivová báze trassové vápno (dle ČSN EN197) - skupina malt CR CS II dle ČSN EN 998-1 P II dle DIN V 18550 - zrnitost 0 – 0,6 mm - chromany dle TRGS 613 - obsahuje jemnou mramorovou moučku - vysoce hydraulické trasové vápno dle ČSN EN 459 - referenční výrobek např. Tubag TKFP | [12 empty] | VV | 2 | 2 | True | 1 | ROZPOCET
164 | K | 622131101 | Podkladní a spojovací vrstva vnějších omítaných ploch cementový postřik nanášený ručně celoplošně stěn | m2 | 1261.474 | CS ÚRS 2019 02 |  | základní | 0.087 | 109.748238 | 0.00735 | 9.2718339 | 0 | 0 | 4 | K | 2 |  |  |  | ROZPOCET | #REF! | 0 | 0 | 0 | 0 | 1 | #REF! | 4 | 415941250
|  |  | Vápenná omítka - jádrová omítka pro omítání ve vnějším prostředí - pojivo trasové vápno s příměsí rýnského trasu podle EN 459 - skupina malt GP CS II dle ČSN EN 998-1 P II dle DIN V 18550 - pevnost v tlaku ≥ 2,5 N/mm2 - zrnitost 0 - 4 mm - vysoce hydraulické trasové vápno dle ČSN EN 459 - odstupňované kamenivo podle ČSN EN 13139 - referenční výrobek např. Tubag TKP | [12 empty] | VV | 2 | 1 | True | 0 | ROZPOCET
165 | K | 622321141 | Omítka vápenocementová vnějších ploch nanášená ručně dvouvrstvá, tloušťky jádrové omítky do 15 mm a tloušťky štuku do 3 mm štuková stěn | m2 | 1261.474 | CS ÚRS 2019 02 |  | základní | 0.46 | 580.27804 | 0.02636 | 33.25245464 | 0 | 0 | 4 | K | 2 |  |  |  | ROZPOCET | #REF! | 0 | 0 | 0 | 0 | 1 | #REF! | 4 | -1073544491
|  |  | Vápenná omítka - jádrová omítka pro omítání ve vnějším prostředí - pojivo trasové vápno s příměsí rýnského trasu podle EN 459 - skupina malt GP CS II dle ČSN EN 998-1 P II dle DIN V 18550 - pevnost v tlaku ≥ 2,5 N/mm2 - zrnitost 0 - 4 mm - vysoce hydraulické trasové vápno dle ČSN EN 459 - odstupňované kamenivo podle ČSN EN 13139 - referenční výrobek např. Tubag TKP | [12 empty] | VV | 2 | 1 | True | 0 | ROZPOCET
|  |  | Štuková omítka - jemná trasvápenná jemná omítka (štuk) pro povrchovou úpravu jádrových omítek - pojivová báze trassové vápno (dle ČSN EN197) - skupina malt CR CS II dle ČSN EN 998-1 P II dle DIN V 18550 - zrnitost 0 – 0,6 mm - chromany dle TRGS 613 - obsahuje jemnou mramorovou moučku - vysoce hydraulické trasové vápno dle ČSN EN 459 - referenční výrobek např. Tubag TKFP | [12 empty] | VV | 2 | 2 | True | 0 | ROZPOCET
| D | 63 | Podlahy a podlahové konstrukce | [6 empty] | 1645.974784 |  | 583.17023 |  | 0 | 1 | D | 1 |  |  |  | ROZPOCET | [6 empty] | #REF!
169 | K | 631342114 | Mazanina z betonu lehkého tepelně-izolačního polystyrénového tl. přes 50 do 80 mm, objemové hmotnosti 900 kg/m3 | m3 | 47.932 | CS ÚRS 2019 02 |  | základní | 4.04 | 193.64528 | 0.909 | 43.570188 | 0 | 0 | 4 | K | 2 |  |  |  | ROZPOCET | #REF! | 0 | 0 | 0 | 0 | 1 | #REF! | 4 | 180279046
|  |  | - objemová hmotnost 500 kg/m3 - polystyrenové kuličky 1200 litrů - cement 280 kg - písek 0 – 4 kg - pevnost v tlaku 0,5 Mpa - součinitel tepelné vodivosti λ = 0,14 W/mK - objemová hmotnost čerstvé směsi 480 – 540 kg/m3 | [12 empty] | VV | 2 | 2 | True | 0 | ROZPOCET
172 | K | 632451211 | Potěr cementový samonivelační litý tř. C 20, tl. přes 30 do 35 mm | m2 | 4.83 | CS ÚRS 2019 02 |  | základní | 0.264 | 1.27512 | 0.077 | 0.37191 | 0 | 0 | 4 | K | 2 |  |  |  | ROZPOCET | #REF! | 0 | 0 | 0 | 0 | 1 | #REF! | 4 | -583207543
|  |  | - označení výrobku dle ČSN EN 13813 CT – C20 – F4 - optimální rozliv směsi (tl. < 8cm) 23-26 cm - optimální rozliv směsi (tl. ≥ 8cm) 22-24 cm - maximální povolený rozliv směsi 28 cm - pevnost v tlaku ≥ 20 MPa - pevnost v tahu za ohybu ≥ 4 MPa - modul pružnosti ≥ 21 GPa - objemová hmotnost v čerstvém stavu 2200 – 2300 kg/m3 - objemová hmostnost ztvrdlého materiálu 2100 – 2200 kg/m3 - zpracovatelnost 180 min - smrštění do stabilizované vlhkosti max. 0,5 mm/m - Součinitel teplotní vodivosti λ = 1,2 W/mK - součinitel teplotní roztažnosti 0,012 mm/mK - třída reakce na oheň A1 - konzistence S5 - dilatace dle platných ČSN | [12 empty] | VV | 2 | 2 | True | 1 | ROZPOCET
173 | K | 632451214 | Potěr cementový samonivelační litý tř. C 20, tl. přes 45 do 50 mm | m2 | 3917 | CS ÚRS 2019 02 |  | základní | 0.305 | 1194.685 | 0.11 | 430.87 | 0 | 0 | 4 | K | 2 |  |  |  | ROZPOCET | #REF! | 0 | 0 | 0 | 0 | 1 | #REF! | 4 | -1277377631
|  |  | - označení výrobku dle ČSN EN 13813 CT – C20 – F4 - optimální rozliv směsi (tl. < 8cm) 23-26 cm - optimální rozliv směsi (tl. ≥ 8cm) 22-24 cm - maximální povolený rozliv směsi 28 cm - pevnost v tlaku ≥ 20 MPa - pevnost v tahu za ohybu ≥ 4 MPa - modul pružnosti ≥ 21 GPa - objemová hmotnost v čerstvém stavu 2200 – 2300 kg/m3 - objemová hmostnost ztvrdlého materiálu 2100 – 2200 kg/m3 - zpracovatelnost 180 min - smrštění do stabilizované vlhkosti max. 0,5 mm/m - Součinitel teplotní vodivosti λ = 1,2 W/mK - součinitel teplotní roztažnosti 0,012 mm/mK - třída reakce na oheň A1 - konzistence S5 - dilatace dle platných ČSN | [12 empty] | VV | 2 | 2 | True | 0 | ROZPOCET
174 | K | 632451291 | Potěr cementový samonivelační litý Příplatek k cenám za každých dalších i započatých 5 mm tloušťky přes 50 mm tř. C 20 | m2 | 7196.012 | CS ÚRS 2019 02 |  | základní | 0.017 | 122.332204 | 0.011 | 79.156132 | 0 | 0 | 4 | K | 2 |  |  |  | ROZPOCET | #REF! | 0 | 0 | 0 | 0 | 1 | #REF! | 4 | -2056107074
|  |  | - označení výrobku dle ČSN EN 13813 CT – C20 – F4 - optimální rozliv směsi (tl. < 8cm) 23-26 cm - optimální rozliv směsi (tl. ≥ 8cm) 22-24 cm - maximální povolený rozliv směsi 28 cm - pevnost v tlaku ≥ 20 MPa - pevnost v tahu za ohybu ≥ 4 MPa - modul pružnosti ≥ 21 GPa - objemová hmotnost v čerstvém stavu 2200 – 2300 kg/m3 - objemová hmostnost ztvrdlého materiálu 2100 – 2200 kg/m3 - zpracovatelnost 180 min - smrštění do stabilizované vlhkosti max. 0,5 mm/m - Součinitel teplotní vodivosti λ = 1,2 W/mK - součinitel teplotní roztažnosti 0,012 mm/mK - třída reakce na oheň A1 - konzistence S5 - dilatace dle platných ČSN | [12 empty] | VV | 2 | 2 | True | 0 | ROZPOCET
176 | K | 635321110.R | Násyp z recyklátu pod podlahy s udusáním a urovnáním povrchu, z recyklátu porobetonového | m3 | 73.005 |  |  | základní | 1.836 | 134.03718 | 0.4 | 29.202 | 0 | 0 | 4 | K | 2 |  |  |  | ROZPOCET | #REF! | 0 | 0 | 0 | 0 | 1 | #REF! | 4 | 1816189542
|  |  | - materiál minerální porobetonový granulát - zrnitost 0,2-4 mm - sypná hustota cca 400 kg/m3 - tř. realce na oheň A1, nehořlavé - součinitel tepelné vodivosti λ = 0,09 W/mK - referenční výrobek např. výrobce Fermacell, vyrovnávací podsyp | [12 empty] | VV | 2 | 2 | True | 0 | ROZPOCET
| D | PSV | Práce a dodávky PSV | [6 empty] | #REF! |  | #REF! |  | #REF! | 2 | D | 0 |  |  |  | ROZPOCET | [6 empty] | #REF!
| D | 711 | Izolace proti vodě, vlhkosti a plynům | [6 empty] | 0 |  | 7.912905 |  | 0 | 2 | D | 1 |  |  |  | ROZPOCET | [6 empty] | #REF!
321 | M | 62852674 | pásy s modifikovaným asfaltem vložka skleněná rohož | m2 | 1561.683 | CS ÚRS 2018 02 |  | základní | 0 | 0 | 0.0039 | 6.0905637 | 0 | 0 | 32 | M | 2 |  |  |  | ROZPOCET | #REF! | 0 | 0 | 0 | 0 | 1 | #REF! | 16 | -913932892
|  |  | - materiál SBS modifikovaná asfaltový pás, pás je na horním povrchu opatřen jemným separačním posypem, při spodním povrchu PE fólií - nosná vložka skleněná tkanina o min. plošné hmotnosti 200 g/m2 - rozměry tl. 4,0 mm (šíře role 1,0 m) - plošná hmotnost 4,5 kg/m2 - třída reakce na oheň E - tahové vlastnosti – největší tahová síla podélně 1400 N/50 mm (±400), příčně 1600 N/50 mm (±400) - tažnost podélně 12% (±5) příčně 12% (±5) (dle ČSN EN12311-1) - odolnost proti nárazu 1000 mm (metoda A, dle EN 12691) - pevnost spoje – smyková odolnost ve spoji podélně 1200 (±200) N/50mm, příčně 1400 (±200) N/50mm - faktor difuzního odporu µ = 29 000 (±1000) - ekvivalentní difuzní tloušťka sD = 116 (±6) m - množství asfaltové hmoty 2700 g/m2 - referenční výrobek např. výrobce DEK, typ Glastek 40 special mineral | [12 empty] | VV | 2 | 2 | True | 1 | ROZPOCET
323 | M | 62852674 | pásy s modifikovaným asfaltem vložka skleněná rohož | m2 | 467.267 | CS ÚRS 2018 02 |  | základní | 0 | 0 | 0.0039 | 1.8223413 | 0 | 0 | 32 | M | 2 |  |  |  | ROZPOCET | #REF! | 0 | 0 | 0 | 0 | 1 | #REF! | 16 | 450008280
|  |  | - materiál SBS modifikovaná asfaltový pás, pás je na horním povrchu opatřen jemným separačním posypem, při spodním povrchu PE fólií - nosná vložka skleněná tkanina o min. plošné hmotnosti 200 g/m2 - rozměry tl. 4,0 mm (šíře role 1,0 m) - plošná hmotnost 4,5 kg/m2 - třída reakce na oheň E - tahové vlastnosti – největší tahová síla podélně 1400 N/50 mm (±400), příčně 1600 N/50 mm (±400) - tažnost podélně 12% (±5) příčně 12% (±5) (dle ČSN EN12311-1) - odolnost proti nárazu 1000 mm (metoda A, dle EN 12691) - pevnost spoje – smyková odolnost ve spoji podélně 1200 (±200) N/50mm, příčně 1400 (±200) N/50mm - faktor difuzního odporu µ = 29 000 (±1000) - ekvivalentní difuzní tloušťka sD = 116 (±6) m - množství asfaltové hmoty 2700 g/m2 - referenční výrobek např. výrobce DEK, typ Glastek 40 special mineral | [12 empty] | VV | 2 | 2 | True | 1 | ROZPOCET
| D | 712 | Povlakové krytiny | [6 empty] | 0 |  | 10.1436601 |  | 0 | 2 | D | 1 |  |  |  | ROZPOCET | [6 empty] | #REF!
332 | M | 62852010.1 | pás asfaltový samolepicí modifikovaný SBS tl 3 mm typ S | m2 | 5.555 |  |  | základní | 0 | 0 | 0.001 | 0.005555 | 0 | 0 | 32 | M | 2 |  |  |  | ROZPOCET | #REF! | 0 | 0 | 0 | 0 | 1 | #REF! | 16 | 2007781244
|  |  | - materiál SBS modifikovaný asfaltový pás, na horním povrchu opatřen jemnozrnným minerálním posypem, na spodním povrchu opatřen ochrannou snímatelnou folií - nosná vložka hliníková folie s nakašírovanou polyesterovou rohoží, plošná hmotnost 120 g/m2 - kotvení samolepící, přesahy pásů min 80 mm - rozměry tl. 2,2 mm, šíře role 1,0 m - plošná hmotnost 2,3 kg/m2 - třída reakce na oheň E - tahové vlastnosti – největší tahová síla podélně 700 (±100) N/50 mm, (dle ČSN EN12311-1) příčně 350 (±100) N/50 mm - tažnost (dle ČSN EN12311-1) podélně 35 (±5) %, příčně 30 (±5) % - ohebnost za nízkých teplot - 20°C (EN 1109) - faktor difuzního odporu µ = 280 000 (± 20 000) - ekvivalentní difuzní tloušťka sD = 616 (±56) m - referenční výrobek např. výrobce DEK, typ Topdek AL Barrier | [12 empty] | VV | 2 | 2 | True | 1 | ROZPOCET
333 | M | 62852252 | pásy s modifikovaným asfaltem tl. 2,2 mm vložka Al fólie kašírovaný polyester. rohoží 120g/m2 | m2 | 141.151 |  |  | základní | 0 | 0 | 0.0049 | 0.6916399 | 0 | 0 | 32 | M | 2 |  |  |  | ROZPOCET | #REF! | 0 | 0 | 0 | 0 | 1 | #REF! | 16 | 842938135
|  |  | - materiál SBS modifikovaný asfaltový pás, na horním povrchu opatřen jemnozrnným minerálním posypem, na spodním povrchu opatřen ochrannou snímatelnou folií - nosná vložka hliníková folie s nakašírovanou polyesterovou rohoží, plošná hmotnost 120 g/m2 - kotvení samolepící, přesahy pásů min 80 mm - rozměry tl. 2,2 mm, šíře role 1,0 m - plošná hmotnost 2,3 kg/m2 - třída reakce na oheň E - tahové vlastnosti – největší tahová síla podélně 700 (±100) N/50 mm, (dle ČSN EN12311-1) příčně 350 (±100) N/50 mm - tažnost (dle ČSN EN12311-1) podélně 35 (±5) %, příčně 30 (±5) % - ohebnost za nízkých teplot - 20°C (EN 1109) - faktor difuzního odporu µ = 280 000 (± 20 000) - ekvivalentní difuzní tloušťka sD = 616 (±56) m - referenční výrobek např. výrobce DEK, typ Topdek AL Barrier | [12 empty] | VV | 2 | 2 | True | 0 | ROZPOCET
334 | M | 62852009 | pás asfaltový samolepicí modifikovaný SBS tl 2,2 mm typ R | m2 | 38.915 |  |  | základní | 0 | 0 | 0.001 | 0.038915 | 0 | 0 | 32 | M | 2 |  |  |  | ROZPOCET | #REF! | 0 | 0 | 0 | 0 | 1 | #REF! | 16 | -115121618
|  |  | - materiál SBS modifikovaný asfaltový pás, na horním povrchu opatřen jemnozrnným minerálním posypem, na spodním povrchu opatřen ochrannou snímatelnou folií - nosná vložka hliníková folie s nakašírovanou polyesterovou rohoží, plošná hmotnost 120 g/m2 - kotvení samolepící, přesahy pásů min 80 mm - rozměry tl. 2,2 mm, šíře role 1,0 m - plošná hmotnost 2,3 kg/m2 - třída reakce na oheň E - tahové vlastnosti – největší tahová síla podélně 700 (±100) N/50 mm, (dle ČSN EN12311-1) příčně 350 (±100) N/50 mm - tažnost (dle ČSN EN12311-1) podélně 35 (±5) %, příčně 30 (±5) % - ohebnost za nízkých teplot - 20°C (EN 1109) - faktor difuzního odporu µ = 280 000 (± 20 000) - ekvivalentní difuzní tloušťka sD = 616 (±56) m - referenční výrobek např. výrobce DEK, typ Topdek AL Barrier | [12 empty] | VV | 2 | 2 | True | 0 | ROZPOCET
336 | M | 62855002 | pás asfaltový natavitelný modifikovaný typ S tl 4,5mm s vložkou z polyesterové rohože vyztužený skleněnými vlákny | m2 | 5.555 | CS ÚRS 2019 02 |  | základní | 0 | 0 | 0.001 | 0.005555 | 0 | 0 | 32 | M | 2 |  |  |  | ROZPOCET | #REF! | 0 | 0 | 0 | 0 | 1 | #REF! | 16 | -1318221566
|  |  | - materiál SBS modifikovaný asfaltový pás - nosná vložka polyesterová rohož - kotvení natavený - rozměry tl. 4,5 mm, šíře role 1,0 m - třída reakce na oheň E - tahové vlastnosti – největší tahová síla podélně 900 (±100) N/50 mm, (dle ČSN EN12311-1) příčně 800 (±100) N/50 mm - tažnost (dle ČSN EN12311-1) podélně 50 (±10) %, příčně 50 (±10) % - ohebnost za nízkých teplot - 15°C (EN 1109) - referenční výrobek např. výrobce DEK, typ Elastek 40 special dekor | [12 empty] | VV | 2 | 2 | True | 1 | ROZPOCET
338 | M | 28322011 | fólie hydroizolační střešní mPVC mechanicky kotvená tl 1,8mm šedá, výztužná vložka z PES tkaniny | m2 | 180.066 | CS ÚRS 2019 02 |  | základní | 0 | 0 | 0.0022 | 0.3961452 | 0 | 0 | 32 | M | 2 |  |  |  | ROZPOCET | #REF! | 0 | 0 | 0 | 0 | 1 | #REF! | 16 | -1783002371
|  |  | - materiál SBS modifikovaný asfaltový pás, na horním povrchu opatřen spalitelnou PE folií, na spodním povrchu opatřen ochrannou snímatelnou folií - nosná vložka polyesterová rohož, plošná hmotnost 120 g/m2 - kotvení samolepící, přesahy pásů min 80 mm - rozměry tl. 1,8 mm, šíře role 1,0 m - plošná hmotnost 2,0 kg/m2 - třída reakce na oheň E - tahové vlastnosti – největší tahová síla podélně 500 (±100) N/50 mm, (dle ČSN EN12311-1) příčně 400 (±100) N/50 mm - tažnost (dle ČSN EN12311-1) podélně 40 (±5) %, příčně 40 (±5) % - ohebnost za nízkých teplot - 20°C (EN 1109) - faktor difuzního odporu µ = 28 000 (±1000) - ekvivalentní difuzní tloušťka sD = 50 (±5) m - referenční výrobek např. výrobce DEK, typ Topdek Cover Pro | [12 empty] | VV | 2 | 2 | True | 0 | ROZPOCET
340 | M | 62833158.1 | pás asfaltový oxidovaný tl 4mm s vložkou ze skelné tkaniny 200g/m2 | m2 | 2001.3 | CS ÚRS 2018 02 |  | základní | 0 | 0 | 0.0045 | 9.00585 | 0 | 0 | 32 | M | 2 |  |  |  | ROZPOCET | #REF! | 0 | 0 | 0 | 0 | 1 | #REF! | 16 | 1502169734
|  |  | - materiál asfaltový pás, oxidovaný, pás opatřen na horním líci jemným separačním posypem při spodním lící PE fólií - nosná vložka skleněná tkanina s plošnou hmotností 200g/m2 - kotvení mechanicky kotveno k podkladu a spoje spojeny svařením - rozměry tl. 4 mm, šíře role 1,0 m - plošná hmotnost 5,1 kg/m2 - třída reakce na oheň E - tahové vlastnosti – největší tahová síla podélně 1400 N/50 mm (±400), příčně 1800 N/50 mm (±400) - tažnost podélně 7% (±3), příčně 7% (±3) (dle ČSN EN12311-1) - odolnost proti nárazu 1000 mm (metoda A, dle EN 12691) - pevnost spoje – smyková odolnost ve spoji podélně 1100 (±200) N/50mm, příčně 1100 (±200) N/50mm - ohebnost za nízkých teplot 0°C (EN 1109) - faktor difuzního odporu µ = 40 000 (±1000) - ekvivalentní difuzní odpor sD = 160 (±8) m - množství asfaltové hmoty 2500 g/m2 (dle ČSN 73 0605-1) - referenční výrobek např. výrobce DEK, typ Dekglass G200 S40 | [12 empty] | VV | 2 | 2 | True | 0 | ROZPOCET
| D | 713 | Izolace tepelné | [6 empty] | 0 |  | 61.18200622 |  | 0 | 2 | D | 1 |  |  |  | ROZPOCET | [6 empty] | #REF!
347 | M | 63140403.1 | tepelně izolační minerální vlna se skelným vláknem v rolích λ=0,038 tl 100mm | m2 | 1138.148 |  |  | základní | 0 | 0 | 0.01337 | 15.21703876 | 0 | 0 | 32 | M | 2 |  |  |  | ROZPOCET | #REF! | 0 | 0 | 0 | 0 | 1 | #REF! | 16 | -672994474
|  |  | - izolační pásy ze sklené plsti - vlákna po celém povrchu hydrofobizována - tloušťky 100 mm a 160 mm - deklarovaný součinitel tepelné vodivosti λ = 0,038 W/mK (dle ČSN EN 12667) - měrná tepelná kapacita c = 840 J/kgK (dle ČSN 73 0540-3) - charakteristická hodnota zatížení 0,13 KN/m3 - třída reakce na oheň A1 (dle ČSN EN 13501-1) - bod tání tt < 1000°C (dle DIN 4102 díl 17) - faktor difuzního odporu µ = 1 (dle ČSN EN 13162+A1) - referenční výrobek např. výrobce Isover, typ Isover Domo Plus | [12 empty] | VV | 2 | 2 | True | 1 | ROZPOCET
348 | M | 63140407.1 | tepelně izolační minerální vlna se skelným vláknem v rolích λ=0,038 tl 160mm | m2 | 1138.148 |  |  | základní | 0 | 0 | 0.02139 | 24.34498572 | 0 | 0 | 32 | M | 2 |  |  |  | ROZPOCET | #REF! | 0 | 0 | 0 | 0 | 1 | #REF! | 16 | 786355570
|  |  | - izolační pásy ze sklené plsti - vlákna po celém povrchu hydrofobizována - tloušťky 100 mm a 160 mm - deklarovaný součinitel tepelné vodivosti λ = 0,038 W/mK (dle ČSN EN 12667) - měrná tepelná kapacita c = 840 J/kgK (dle ČSN 73 0540-3) - charakteristická hodnota zatížení 0,13 KN/m3 - třída reakce na oheň A1 (dle ČSN EN 13501-1) - bod tání tt < 1000°C (dle DIN 4102 díl 17) - faktor difuzního odporu µ = 1 (dle ČSN EN 13162+A1) - referenční výrobek např. výrobce Isover, typ Isover Domo Plus | [12 empty] | VV | 2 | 2 | True | 1 | ROZPOCET
350 | M | 63141182.1 | deska tepelně izolační minerální 40kg/m3 tl 40mm | m2 | 2204.465 |  |  | základní | 0 | 0 | 0.002 | 4.40893 | 0 | 0 | 32 | M | 2 |  |  |  | ROZPOCET | #REF! | 0 | 0 | 0 | 0 | 1 | #REF! | 16 | 1827020002
|  |  | - materiál minerální izolace z kamenných vláken - rozměr 1000 x 625 mm, tl. 100mm (v podlaze 4NP) tl. 40, 60 mm (v podhledech) - deklarovaný součinitel tepelné vodivosti λ = 0,035 W/mK (dle ČSN EN 13162+A1) - měrná tepelná kapacita c = 800 J/kgK (dle ČSN 73 0540-3) - třída reakce na oheň A1 (dle ČSN EN 13501-1+A1 - nejvyšší provozní teplota 200°C - bod tání tc ≥ 1000°C (dle DIN 4102 díl 17) - faktor difuzního odporu µ = 1 (dle ČSN EN 13162+A1) - objemová hmotnost 40 kg/m3 (dle ČSN EN 1602) - praktický činitel zvuk. pohltivosti, tl. 100 mm ap = 0,45 (125 Hz); 1,0 (250Hz, 500 Hz, 1000 Hz, 2000 Hz, 4000 Hz) - praktický činitel zvuk. pohltivosti, tl. 40 mm ap = 0,15 (125 Hz); 0,4 (250Hz); 0,85 (500 Hz); 0,95 (1000 Hz); 0,95 (2000 Hz); 1,0 (4000 Hz) - vážený činitel zvuk. Pohltivost, tl. 100 mm aW = 1,0 - vážený činitel zvuk. Pohltivost, tl. 40 mm aW = 0,7 - střední činitel pohltivosti, tl. 100 mm aSTŘ = 1,05 - střední činitel pohltivosti, tl. 40 mm aSTŘ = 0,79 - koeficient redukce hluku, tl. 100 mm NRC = 1,05 - koeficient redukce hluku, tl. 40 mm NRC = 0,8 - referenční výrobek např. výrobce Isover, typ Isover AKU | [12 empty] | VV | 2 | 2 | True | 0 | ROZPOCET
351 | M | 63140403.2 | deska tepelně izolační minerální λ=0,038 tl 100mm | m2 | 59.162 |  |  | základní | 0 | 0 | 0.01337 | 0.79099594 | 0 | 0 | 32 | M | 2 |  |  |  | ROZPOCET | #REF! | 0 | 0 | 0 | 0 | 1 | #REF! | 16 | 184211343
|  |  | - izolační pásy ze sklené plsti - vlákna po celém povrchu hydrofobizována - tloušťky 100 mm - deklarovaný součinitel tepelné vodivosti λ = 0,038 W/mK (dle ČSN EN 12667) - měrná tepelná kapacita c = 840 J/kgK (dle ČSN 73 0540-3) - třída reakce na oheň A1 (dle ČSN EN 13501-1) - bod tání tt < 1000°C (dle DIN 4102 díl 17) - faktor difuzního odporu µ = 1 (dle ČSN EN 13162+A1) - referenční výrobek např. Isover Domo Plus | [12 empty] | VV | 2 | 2 | True | 0 | ROZPOCET
352 | M | 63140405.1 | deska tepelně izolační minerální λ=0,038 tl 140mm | m2 | 23.268 |  |  | základní | 0 | 0 | 0.01872 | 0.43557696 | 0 | 0 | 32 | M | 2 |  |  |  | ROZPOCET | #REF! | 0 | 0 | 0 | 0 | 1 | #REF! | 16 | -1320865877
|  |  | - izolační pásy ze sklené plsti - vlákna po celém povrchu hydrofobizována - tloušťky 140 mm - deklarovaný součinitel tepelné vodivosti λ = 0,038 W/mK (dle ČSN EN 12667) - měrná tepelná kapacita c = 840 J/kgK (dle ČSN 73 0540-3) - třída reakce na oheň A1 (dle ČSN EN 13501-1) - bod tání tt < 1000°C (dle DIN 4102 díl 17) - faktor difuzního odporu µ = 1 (dle ČSN EN 13162+A1) - referenční výrobek např. Isover Domo Plus | [12 empty] | VV | 2 | 2 | True | 0 | ROZPOCET
353 | M | 63140407 | deska tepelně izolační minerální λ=0,038 tl 160mm | m2 | 64.916 | CS ÚRS 2019 02 |  | základní | 0 | 0 | 0.02139 | 1.38855324 | 0 | 0 | 32 | M | 2 |  |  |  | ROZPOCET | #REF! | 0 | 0 | 0 | 0 | 1 | #REF! | 16 | -1672936053
|  |  | - izolační pásy ze sklené plsti - vlákna po celém povrchu hydrofobizována - tloušťky 160 mm - deklarovaný součinitel tepelné vodivosti λ = 0,038 W/mK (dle ČSN EN 12667) - měrná tepelná kapacita c = 840 J/kgK (dle ČSN 73 0540-3) - třída reakce na oheň A1 (dle ČSN EN 13501-1) - bod tání tt < 1000°C (dle DIN 4102 díl 17) - faktor difuzního odporu µ = 1 (dle ČSN EN 13162+A1) - referenční výrobek např. Isover Domo Plus | [12 empty] | VV | 2 | 2 | True | 0 | ROZPOCET
358 | M | 28376501 | deska izolační PIR s oboustranným textilním rounem 1200x600x100mm | m2 | 5.072 | CS ÚRS 2019 02 |  | základní | 0 | 0 | 0.003 | 0.015216 | 0 | 0 | 32 | M | 2 |  |  |  | ROZPOCET | #REF! | 0 | 0 | 0 | 0 | 1 | #REF! | 16 | -1660645715
|  |  | - tepelně izolační desky z PIR s oboustranně minerálním rounem - tl. Desky 100 mm - formát 1250 x 625 mm - napětí v tlaku při 10% stlačení > 100 kPa - součinitel tepelné vodivosti λD = 0,027 W/mK - faktor difuzního odporu µ = 50-200 - referenční výrobek např. Bachl Izolační desky PIR – minerální rouno | [12 empty] | VV | 2 | 2 | True | 1 | ROZPOCET
360 | M | 63150948.2 | kročejová izolace z MW 147kg/*m2 tl. 40mm | m2 | 87.738 |  |  | základní | 0 | 0 | 0.0045 | 0.394821 | 0 | 0 | 32 | M | 2 |  |  |  | ROZPOCET | #REF! | 0 | 0 | 0 | 0 | 1 | #REF! | 16 | 956990603
|  |  | - materiál čedičová minerální vlna - rozměr desky formát 1200 x 600 mm, - tloušťka 20, 40 mm - deklarovaný součinitel tepelné vodivosti λD = 0,039 W/mK - návrhový součinitel tepelné vodivosti λD = 0,04 W/mK - Stlačitelnost c = < 2,0 mm - Faktor difuzního odporu µ = 1 - třída reakce na oheň A1 - objemová hmotnost 145-155 kg/m3 - dynamická tuhost s´= 20,8 MN/m3 - referenční výrobek Isover T-P | [12 empty] | VV | 2 | 2 | True | 1 | ROZPOCET
361 | M | 28375927 | deska EPS 200 do plochých střech a podlah λ=0,034 tl 120mm | m2 | 113.621 | CS ÚRS 2019 02 |  | základní | 0 | 0 | 0.0042 | 0.4772082 | 0 | 0 | 32 | M | 2 |  |  |  | ROZPOCET | #REF! | 0 | 0 | 0 | 0 | 1 | #REF! | 16 | -1040699343
|  |  | - materiál pěnový polystyren stabilizovaný - rozměr 1000 x 500 mm - tloušťka 120 mm - deklarovaný součinitel tepelné vodivosti λD = 0,034 W/mK - návrhový součinitel tepelné vodivosti λD = 0,034 W/mK - napětí v tahu při 10% stlačení 200 kPa - třída reakce na oheň E - faktor difuzního odporu µ = 40-100 - objemová hmotnost 28-30 kg/m3 - referenční výrobek např. Isover EPS 200 | [12 empty] | VV | 2 | 2 | True | 1 | ROZPOCET
362 | M | 63141430.1 | akustická izolace - čedičová minerální vata, 145-155 kg/m3 tl 20mm | m2 | 249.502 |  |  | základní | 0 | 0 | 0.002 | 0.499004 | 0 | 0 | 32 | M | 2 |  |  |  | ROZPOCET | #REF! | 0 | 0 | 0 | 0 | 1 | #REF! | 16 | 770124236
|  |  | - materiál čedičová minerální vlna - rozměr desky formát 1200 x 600 mm, - tloušťka 20, 30, 40 mm - deklarovaný součinitel tepelné vodivosti λD = 0,039 W/mK - návrhový součinitel tepelné vodivosti λD = 0,04 W/mK - Stlačitelnost c = < 2,0 mm - Faktor difuzního odporu µ = 1 - třída reakce na oheň A1 - objemová hmotnost 145-155 kg/m3 - dynamická tuhost s´= 20,8 MN/m3 - referenční výrobek Isover T-P | [12 empty] | VV | 2 | 2 | True | 0 | ROZPOCET
363 | M | 63141432 | akustická izolace - čedičová minerální vata, 145-155 kg/m3 tl 30mm | m2 | 403.967 | CS ÚRS 2019 02 |  | základní | 0 | 0 | 0.003 | 1.211901 | 0 | 0 | 32 | M | 2 |  |  |  | ROZPOCET | #REF! | 0 | 0 | 0 | 0 | 1 | #REF! | 16 | -1823044682
|  |  | - materiál čedičová minerální vlna - rozměr desky formát 1200 x 600 mm, - tloušťka 20, 30, 40 mm - deklarovaný součinitel tepelné vodivosti λD = 0,039 W/mK - návrhový součinitel tepelné vodivosti λD = 0,04 W/mK - Stlačitelnost c = < 2,0 mm - Faktor difuzního odporu µ = 1 - třída reakce na oheň A1 - objemová hmotnost 145-155 kg/m3 - dynamická tuhost s´= 20,8 MN/m3 - referenční výrobek Isover T-P | [12 empty] | VV | 2 | 2 | True | 0 | ROZPOCET
364 | M | 63141434 | akustická izolace - čedičová minerální vata, 145-155 kg/m3 tl 40mm | m2 | 2306.44 | CS ÚRS 2019 02 |  | základní | 0 | 0 | 0.0045 | 10.37898 | 0 | 0 | 32 | M | 2 |  |  |  | ROZPOCET | #REF! | 0 | 0 | 0 | 0 | 1 | #REF! | 16 | -886551792
|  |  | - materiál čedičová minerální vlna - rozměr desky formát 1200 x 600 mm, - tloušťka 20, 30, 40 mm - deklarovaný součinitel tepelné vodivosti λD = 0,039 W/mK - návrhový součinitel tepelné vodivosti λD = 0,04 W/mK - Stlačitelnost c = < 2,0 mm - Faktor difuzního odporu µ = 1 - třída reakce na oheň A1 - objemová hmotnost 145-155 kg/m3 - dynamická tuhost s´= 20,8 MN/m3 - referenční výrobek Isover T-P | [12 empty] | VV | 2 | 2 | True | 0 | ROZPOCET
365 | M | 63141434.1 | akustická izolace - čedičová minerální vata, 145-155 kg/m3 tl 40mm | m2 | 39.932 |  |  | základní | 0 | 0 | 0.0045 | 0.179694 | 0 | 0 | 32 | M | 2 |  |  |  | ROZPOCET | #REF! | 0 | 0 | 0 | 0 | 1 | #REF! | 16 | 1986781145
|  |  | - materiál čedičová minerální vlna - rozměr desky formát 1200 x 600 mm, - tloušťka 20, 30, 40 mm - deklarovaný součinitel tepelné vodivosti λD = 0,039 W/mK - návrhový součinitel tepelné vodivosti λD = 0,04 W/mK - Stlačitelnost c = < 2,0 mm - Faktor difuzního odporu µ = 1 - třída reakce na oheň A1 - objemová hmotnost 145-155 kg/m3 - dynamická tuhost s´= 20,8 MN/m3 - referenční výrobek Isover T-P | [12 empty] | VV | 2 | 2 | True | 0 | ROZPOCET
374 | M | 28376142 | klín izolační z pěnového polystyrenu EPS 150 spádový | m3 | 11.015 | CS ÚRS 2019 02 |  | základní | 0 | 0 | 0.025 | 0.275375 | 0 | 0 | 32 | M | 2 |  |  |  | ROZPOCET | #REF! | 0 | 0 | 0 | 0 | 1 | #REF! | 16 | -745990506
|  |  | - materiál pěnový polystyren stabilizovaný - rozměr 1000 x 500 mm - tloušťka 40 – 120 mm (dle použití ve skladbě) - deklarovaný součinitel tepelné vodivosti λD = 0,035 W/mK - návrhový součinitel tepelné vodivosti λD = 0,035 W/mK - napětí v tahu při 10% stlačení 150 kPa - třída reakce na oheň E - faktor difuzního odporu µ = 30-70 - objemová hmotnost 23-25 kg/m3 - referenční výrobek např. Isover EPS 150 | [12 empty] | VV | 2 | 2 | True | 0 | ROZPOCET
375 | M | 28375999 | deska EPS 150 pro trvalé zatížení v tlaku (max. 3000 kg/m2) | m3 | 38.663 |  |  | základní | 0 | 0 | 0.03 | 1.15989 | 0 | 0 | 32 | M | 2 |  |  |  | ROZPOCET | #REF! | 0 | 0 | 0 | 0 | 1 | #REF! | 16 | -562739212
|  |  | - materiál pěnový polystyren stabilizovaný - rozměr 1000 x 500 mm - tloušťka 40 – 120 mm (dle použití ve skladbě) - deklarovaný součinitel tepelné vodivosti λD = 0,035 W/mK - návrhový součinitel tepelné vodivosti λD = 0,035 W/mK - napětí v tahu při 10% stlačení 150 kPa - třída reakce na oheň E - faktor difuzního odporu µ = 30-70 - objemová hmotnost 23-25 kg/m3 - referenční výrobek např. Isover EPS 150 | [12 empty] | VV | 2 | 2 | True | 0 | ROZPOCET
379 | M | 61155368 | pěnová hmota "FOAM PE" tl .2mm (spoje přelepené ALU páskou) | m | 9.591 |  |  | základní | 0 | 0 | 0.0004 | 0.0038364 | 0 | 0 | 32 | M | 2 |  |  |  | ROZPOCET | #REF! | 0 | 0 | 0 | 0 | 1 | #REF! | 16 | 296775262
|  |  | Systém pro vyrovnání podkladu (pod přírodní linoleum) - materiál MDF desky - tloušťka 3 mm, 4 mm - formát 600 / 1200 mm - Základem tohoto plovoucího systému jsou MDF desky o rozměrech 120 x 60 cm. Jako podklad slouží PE aluminiová fólie, která zabezpečuje tepelnou izolaci a zábranu vlhkosti. Již z výroby je fólie opatřena z jedné strany samolepicím přesahem pro snadné spojování jednotlivých pásů. Vyrovnání podkladu spočívá v kladení dvou vrstev MDF desek přes sebe. První vrstva – 3 mm silná – se umístí přímo na fólii lepidlem vzhůru a na ni se kladou s přesahem další desky – 4 mm – lepidlem dolů, tak aby vznikl celistvý podklad. Výsledný bezespárý vyrovnaný podklad je ihned připraven k instalaci podlahové krytiny. Celková tloušťka MDF systému je cca 9 mm včetně podkladové fólie. | [12 empty] | VV | 2 | 2 | True | 1 | ROZPOCET
| D | 762 | Konstrukce tesařské | [6 empty] | 0 |  | 0.146784 |  | 0 | 2 | D | 1 |  |  |  | ROZPOCET | [6 empty] | #REF!
399 | M | 6071150.01 | deska dřevovláknitá MDF tl 3mm | m2 | 9.174 |  |  | základní | 0 | 0 | 0.008 | 0.073392 | 0 | 0 | 32 | M | 2 |  |  |  | ROZPOCET | #REF! | 0 | 0 | 0 | 0 | 1 | #REF! | 16 | 437328040
|  |  | Systém pro vyrovnání podkladu (pod přírodní linoleum) - materiál MDF desky - tloušťka 3 mm, 4 mm - formát 600 / 1200 mm - Základem tohoto plovoucího systému jsou MDF desky o rozměrech 120 x 60 cm. Jako podklad slouží PE aluminiová fólie, která zabezpečuje tepelnou izolaci a zábranu vlhkosti. Již z výroby je fólie opatřena z jedné strany samolepicím přesahem pro snadné spojování jednotlivých pásů. Vyrovnání podkladu spočívá v kladení dvou vrstev MDF desek přes sebe. První vrstva – 3 mm silná – se umístí přímo na fólii lepidlem vzhůru a na ni se kladou s přesahem další desky – 4 mm – lepidlem dolů, tak aby vznikl celistvý podklad. Výsledný bezespárý vyrovnaný podklad je ihned připraven k instalaci podlahové krytiny. Celková tloušťka MDF systému je cca 9 mm včetně podkladové fólie. | [12 empty] | VV | 2 | 2 | True | 1 | ROZPOCET
400 | M | 6071150.02 | deska dřevovláknitá MDF tl 4mm | m2 | 9.174 |  |  | základní | 0 | 0 | 0.008 | 0.073392 | 0 | 0 | 32 | M | 2 |  |  |  | ROZPOCET | #REF! | 0 | 0 | 0 | 0 | 1 | #REF! | 16 | 955560592
|  |  | Systém pro vyrovnání podkladu (pod přírodní linoleum) - materiál MDF desky - tloušťka 3 mm, 4 mm - formát 600 / 1200 mm - Základem tohoto plovoucího systému jsou MDF desky o rozměrech 120 x 60 cm. Jako podklad slouží PE aluminiová fólie, která zabezpečuje tepelnou izolaci a zábranu vlhkosti. Již z výroby je fólie opatřena z jedné strany samolepicím přesahem pro snadné spojování jednotlivých pásů. Vyrovnání podkladu spočívá v kladení dvou vrstev MDF desek přes sebe. První vrstva – 3 mm silná – se umístí přímo na fólii lepidlem vzhůru a na ni se kladou s přesahem další desky – 4 mm – lepidlem dolů, tak aby vznikl celistvý podklad. Výsledný bezespárý vyrovnaný podklad je ihned připraven k instalaci podlahové krytiny. Celková tloušťka MDF systému je cca 9 mm včetně podkladové fólie. | [12 empty] | VV | 2 | 2 | True | 1 | ROZPOCET
| D | 763 | Konstrukce suché výstavby | [6 empty] | #REF! |  | #REF! |  | #REF! | 2 | D | 1 |  |  |  | ROZPOCET | [6 empty] | #REF!
| D | 764 | Konstrukce klempířské | [6 empty] | #REF! |  | #REF! |  | #REF! | 2 | D | 1 |  |  |  | ROZPOCET | [6 empty] | #REF!
| D | 765 | Krytina skládaná | [6 empty] | 97.610295 |  | 3.63025948 |  | 0 | 2 | D | 1 |  |  |  | ROZPOCET | [6 empty] | #REF!
479 | K | 765161031 | Montáž krytiny z přírodní břidlice tl. 4-6 mm sklonu do 30°, přibití měděnými hřeby jednoduché krytí z pravoúhlých formátů, počet kamenů přes 30 do 35 ks/m2 | m2 | 84.683 | CS ÚRS 2019 02 |  | základní | 1.115 | 94.421545 | 0.00022 | 0.01863026 | 0 | 0 | 16 | K | 2 |  |  |  | ROZPOCET | #REF! | 0 | 0 | 0 | 0 | 1 | #REF! | 16 | -1572500617
|  |  | - pohledová plocha 180 x180 mm, 130 x 130 mm - kladení s úzkou spárou cca 2 – 5 mm - upevnění měděnými hřebíky, nebo vruty - nejsou přípustné materiály bez ochrany proti korozi - upevňovací prvky z mědi nesmí mít hladký dřík - používají se speciální hřebíky do břidlice s kónickou hlavou nebo častěji hřebíky s plochou hlavou. Průměr hlavy upevňovacího prvku činí nejméně 8 mm. jejich délka musí být nejméně 40 mm. Nutné je proniknutí hřebíků bedněním - otvory pro hřebíky se prorážejí hrotem kladívka, proražený otvor je kónický, s vrcholem na straně úderu kladívka. Způsob prorážení otvorů do břidlicových kamenů je třeba volit podle použitých hřebíků. Pro hřebíky s kónickou hlavou je třeba otvor prorážet z rubové strany kamene, pro hřebíky s plochou hlavou z lícové strany. Minimální vzdálenost otvoru od okraje kamene je 15 mm, maximální vzdálenost je dána výškovým a bočním překrytím kamenů. Obvykle jsou otvory vzdáleny 20 mm od okraje. Některé formátované kameny se dodávají s předem vyraženými otvory. | [12 empty] | VV | 2 | 1 | True | 0 | ROZPOCET
480 | M | 583890541 | krytina břidlicová krytí šestúhelníkem 360x240x4mm | kus | 4462.85 |  |  | základní | 0 | 0 | 0.00075 | 3.3471375 | 0 | 0 | 32 | M | 2 |  |  |  | ROZPOCET | #REF! | 0 | 0 | 0 | 0 | 1 | #REF! | 16 | -915135376
|  |  | - materiál přírodní břidlice - rozměry tl. 4 mm, - pohledová plocha 180 x180 mm - kladení s úzkou spárou cca 2 – 5 mm - upevnění měděnými hřebíky, nebo vruty - nejsou přípustné materiály bez ochrany proti Korozi | [12 empty] | VV | 2 | 2 | True | 0 | ROZPOCET
481 | K | 765161051 | Montáž krytiny z přírodní břidlice tl. 4-6 mm sklonu do 30°, přibití měděnými hřeby jednoduché krytí z pravoúhlých formátů, počet kamenů přes 45 ks/m2 | m2 | 2.551 | CS ÚRS 2019 02 |  | základní | 1.25 | 3.18875 | 0.00032 | 0.00081632 | 0 | 0 | 16 | K | 2 |  |  |  | ROZPOCET | #REF! | 0 | 0 | 0 | 0 | 1 | #REF! | 16 | 2094445683
|  |  | - pohledová plocha 180 x180 mm, 130 x 130 mm - kladení s úzkou spárou cca 2 – 5 mm - upevnění měděnými hřebíky, nebo vruty - nejsou přípustné materiály bez ochrany proti korozi - upevňovací prvky z mědi nesmí mít hladký dřík - používají se speciální hřebíky do břidlice s kónickou hlavou nebo častěji hřebíky s plochou hlavou. Průměr hlavy upevňovacího prvku činí nejméně 8 mm. jejich délka musí být nejméně 40 mm. Nutné je proniknutí hřebíků bedněním - otvory pro hřebíky se prorážejí hrotem kladívka, proražený otvor je kónický, s vrcholem na straně úderu kladívka. Způsob prorážení otvorů do břidlicových kamenů je třeba volit podle použitých hřebíků. Pro hřebíky s kónickou hlavou je třeba otvor prorážet z rubové strany kamene, pro hřebíky s plochou hlavou z lícové strany. Minimální vzdálenost otvoru od okraje kamene je 15 mm, maximální vzdálenost je dána výškovým a bočním překrytím kamenů. Obvykle jsou otvory vzdáleny 20 mm od okraje. Některé formátované kameny se dodávají s předem vyraženými otvory. | [12 empty] | VV | 2 | 2 | True | 0 | ROZPOCET
482 | M | 583890531 | krytina břidlicová krytí šestúhelníkem 290x190mm | kus | 316.15 |  |  | základní | 0 | 0 | 0.00075 | 0.2371125 | 0 | 0 | 32 | M | 2 |  |  |  | ROZPOCET | #REF! | 0 | 0 | 0 | 0 | 1 | #REF! | 16 | 1428906495
|  |  | Krytina z přírodní břidlice - zelená - materiál přírodní zelená břidlice - rozměry tl. 4 mm, šestihran - pohledová plocha 130 x130 mm - kladení s úzkou spárou cca 2 – 5 mm - upevnění měděnými hřebíky, nebo vruty - nejsou přípustné materiály bez ochrany proti Korozi | [12 empty] | VV | 2 | 2 | True | 0 | ROZPOCET
|  |  | Krytina z přírodní břidlice - šedá - materiál přírodní břidlice - rozměry tl. 4 mm, - pohledová plocha 130 x130 mm - kladení s úzkou spárou cca 2 – 5 mm - upevnění měděnými hřebíky, nebo vruty - nejsou přípustné materiály bez ochrany proti Korozi | [12 empty] | VV | 2 | 2 | True | 0 | ROZPOCET
484 | M | 28329039.2 | fólie kontaktní difuzně propustná pro doplňkovou hydroizolační vrstvu skládaných větraných fasád s otevřenými spárami (spára max 30 mm, max.30% plochy) | m2 | 204.33 |  |  | základní | 0 | 0 | 0.00013 | 0.0265629 | 0 | 0 | 32 | M | 2 |  |  |  | ROZPOCET | #REF! | 0 | 0 | 0 | 0 | 1 | #REF! | 16 | 1816059036
|  |  | - materiál polypropylen - vícevrstvá fólie lehkého typu s nakašírovanou strukturovanou rohoží z polypropylenových vláken opatřena butylkaučukovou lepicí páskou, která je umístěna v podélném přesahu (okraj je bez strukturované rohože) - v podélných přesazích se spojují integrovanými butylkaučukovými samolepicími pruhy. V čelních přesazích se spojují páskou - konstrukčně uzpůsobeny pro kontakt s podkladní konstrukcí při zachování difúzních vlastností - použití ve skladbách střech s hladkou plechovou krytinou montovanou na bednění - plošná hmotnost nosné vložky 150 g/m2 - celková plošná hmotnost 500 g/m2 - šířka/délka v roli 1,5/25 m/m - tloušťka vícevrstvé fólie 0,5 mm - tloušťka strukturované rohože 6-8 mm - pevnost v tahu podélně/příčně 310/230 N/50 mm - tažnost podélně/příčně 65/75 % - odolnost proti protrhávání v podélném/ příčném směru 175/210 N - ekvivalentní difúzní tloušťka Sd 0,02 m - faktor difúzního odporu μ 40 - odolnost proti pronikání vody třída W1 - reakce na oheň třída E - ohebnost za nízkých teplot -20 % - referenční výrobek např. Dekten Metal Plus | [12 empty] | VV | 2 | 1 | True | 0 | ROZPOCET
| D | 783 | Dokončovací práce - nátěry | [6 empty] | 280.720344 |  | 1.06879764 |  | 0 | 2 | D | 1 |  |  |  | ROZPOCET | [6 empty] | #REF!
741 | K | 783827445 | Krycí (ochranný ) nátěr omítek dvojnásobný hladkých omítek hladkých, zrnitých tenkovrstvých nebo štukových stupně členitosti 3 silikonový | m2 | 1287.708 | CS ÚRS 2019 02 |  | základní | 0.218 | 280.720344 | 0.00083 | 1.06879764 | 0 | 0 | 16 | K | 2 |  |  |  | ROZPOCET | #REF! | 0 | 0 | 0 | 0 | 1 | #REF! | 16 | -1210594598
|  |  | Podnátěr - bude aplikován v jedné vrstvě - jednosložkový silikátový základový nátěr s přísadou čistého akrylátu - k překrytí vlasových trhlin a vyrovnání strukturálních rozdílů - možnost pigmentace do požadovaného odstínu - možnost aplikace pomocí štětky - difuzní ekvivalentní tloušťka sD = 0,02 m (dle ČSN EN ISO 7783-2) - specifická hmotnost 1,69 g/cm3 - maximální velikost zrna 0,5 mm - pH cca 11,4 - referenční výrobek např. Keim Contact-Plus | [12 empty] | VV | 2 | 1 | True | 0 | ROZPOCET
|  |  | Vápenná barva - finální nátěr - bude aplikován ve dvou vrstvách - hotová modifikovaná vápenná barva - na bázi čistého min. 3 roky odleželého, hašeného vápna s přísadou disperzního pojiva - nežloutnoucí, nevytváří napětí - vodoodpudivá - organický podíl < 5% - specifická hmotnost cca 1,44 g/cm3 - ekvivalentní difuzní tloušťka sD < 0,02 m (dle ČSN EN ISO 7793-2) - referenční výrobek např. Keim Romanit | [12 empty] | VV | 2 | 2 | True | 0 | ROZPOCET
745 | K | 330-001 | M+D výtah, nosnost 800kg, max 10osob, rychlost 1m/s | kus | 1
Požadavky na dodavatele výtahové šachty a výtahové kabiny: Vybraný dodavatel stavby zpracuje v rámci své dodávky dodavatelskou dokumentaci ve formě výrobní a dílenské výkresové dokumentace v rozsahu nezbytném pro řádné zhotovení díla. Bude vyspecifikována barevnost povrchů, typ použitých materiálů, profily použitých prvků, tloušťky skel a materiálů, apod. Budou dodány vzorky navržených povrchových úprav. Tato dodavatelská dokumentace bude před realizací předložena pracovníkům dozoru památkové péče, autorskému dozoru a technickému dozoru investora a bez jejich odsouhlasení nebudou výrobky zhotoveny.
TECHNICKÉ PODMÍNKY - STAVEBNÍ ČÁST NEINVESTIČNÍ
PČ | Typ | Kód | Popis | MJ | Množství | Cenová soustava
| D | HSV | Práce a dodávky HSV
| D | 00 | Poznámky
1 | K | 001 | Všechny položky vlastní a individuální, atp. (neoznačené cenovou soustavou) obsahují montáž a dodávku, pomocný materiál a konstrukce a veškeré náklady spojené s úplným dokončením prací obsažených v popisu položky a projektové dokumentaci vč. vnitrostaveništního přesunu hmot a mimostaveništní dopravy. |  | 0
795 | K | 002 | Nedílnou součástí výkazu výměr jsou Technické podmínky |  | 0
| D | 765 | Krytina skládaná
42 | K | 765161031 | Montáž krytiny z přírodní břidlice tl. 4-6 mm sklonu do 30°, přibití měděnými hřeby jednoduché krytí z pravoúhlých formátů, počet kamenů přes 30 do 35 ks/m2 | m2 | 1608.974 | CS ÚRS 2019 02 | CS ÚRS 2019 02
- pohledová plocha 180 x180 mm, 130 x 130 mm - kladení s úzkou spárou cca 2 – 5 mm - upevnění měděnými hřebíky, nebo vruty - nejsou přípustné materiály bez ochrany proti korozi - upevňovací prvky z mědi nesmí mít hladký dřík - používají se speciální hřebíky do břidlice s kónickou hlavou nebo častěji hřebíky s plochou hlavou. Průměr hlavy upevňovacího prvku činí nejméně 8 mm. jejich délka musí být nejméně 40 mm. Nutné je proniknutí hřebíků bedněním - otvory pro hřebíky se prorážejí hrotem kladívka, proražený otvor je kónický, s vrcholem na straně úderu kladívka. Způsob prorážení otvorů do břidlicových kamenů je třeba volit podle použitých hřebíků. Pro hřebíky s kónickou hlavou je třeba otvor prorážet z rubové strany kamene, pro hřebíky s plochou hlavou z lícové strany. Minimální vzdálenost otvoru od okraje kamene je 15 mm, maximální vzdálenost je dána výškovým a bočním překrytím kamenů. Obvykle jsou otvory vzdáleny 20 mm od okraje. Některé formátované kameny se dodávají s předem vyraženými otvory.
81 | M | 583890541 | krytina břidlicová krytí šestúhelníkem 360x240x4mm | kus | 84794.15
- materiál přírodní břidlice - rozměry tl. 4 mm, - pohledová plocha 180 x180 mm - kladení s úzkou spárou cca 2 – 5 mm - upevnění měděnými hřebíky, nebo vruty - nejsou přípustné materiály bez ochrany proti Korozi
44 | K | 765161051 | Montáž krytiny z přírodní břidlice tl. 4-6 mm sklonu do 30°, přibití měděnými hřeby jednoduché krytí z pravoúhlých formátů, počet kamenů přes 45 ks/m2 | m2 | 48.476 | CS ÚRS 2019 02
- pohledová plocha 180 x180 mm, 130 x 130 mm - kladení s úzkou spárou cca 2 – 5 mm - upevnění měděnými hřebíky, nebo vruty - nejsou přípustné materiály bez ochrany proti korozi - upevňovací prvky z mědi nesmí mít hladký dřík - používají se speciální hřebíky do břidlice s kónickou hlavou nebo častěji hřebíky s plochou hlavou. Průměr hlavy upevňovacího prvku činí nejméně 8 mm. jejich délka musí být nejméně 40 mm. Nutné je proniknutí hřebíků bedněním - otvory pro hřebíky se prorážejí hrotem kladívka, proražený otvor je kónický, s vrcholem na straně úderu kladívka. Způsob prorážení otvorů do břidlicových kamenů je třeba volit podle použitých hřebíků. Pro hřebíky s kónickou hlavou je třeba otvor prorážet z rubové strany kamene, pro hřebíky s plochou hlavou z lícové strany. Minimální vzdálenost otvoru od okraje kamene je 15 mm, maximální vzdálenost je dána výškovým a bočním překrytím kamenů. Obvykle jsou otvory vzdáleny 20 mm od okraje. Některé formátované kameny se dodávají s předem vyraženými otvory.
82 | M | 583890531 | krytina břidlicová krytí šestúhelníkem 290x190mm | kus | 6006.85
Krytina z přírodní břidlice - zelená - materiál přírodní zelená břidlice - rozměry tl. 4 mm, šestihran - pohledová plocha 130 x130 mm - kladení s úzkou spárou cca 2 – 5 mm - upevnění měděnými hřebíky, nebo vruty - nejsou přípustné materiály bez ochrany proti Korozi
Krytina z přírodní břidlice - šedá - materiál přírodní břidlice - rozměry tl. 4 mm, - pohledová plocha 130 x130 mm - kladení s úzkou spárou cca 2 – 5 mm - upevnění měděnými hřebíky, nebo vruty - nejsou přípustné materiály bez ochrany proti Korozi